## E05
| 機台基本資料 Basic Infn Of Tester | [8 empty] | 輪班工程師處理說明 Shifts Engineer disposition Explain
維修單編號 EQPRepair No. | 機台名稱 Machine Name | 作業批號 Runcard | 異常類型 Abnormal type | Probe Card 編號 Probe Card No. | 產品型號 Dveice No. | 產品批號 Lot No. | 作業刻號 Wafer ID | 異常現象 Abnormal status | 開單人員 Operator | 異常分類 Abnormal Type | 異常原因 Abnormal Reason | 處理開始時間 Process Start Time | 處理結束時間 Process End Time | 處理時間 Handle time | 處理結果 Result | 處理人員 Operator | 處理過程說明 Disposition Explain | Fuse Mode 是否啟閉 | Override 是否啟閉 | Function Key是否啟閉 | Temperature 是否啟閉 | PGM是否正確 | H/W Damage硬體是否損壞
EQPRepairJ22140788 | T6391S5-914 | CWCBK0188-01.005 | OverKill | VB1ETS01 | FUE021F-T2V | MKR3H6 | 17 | already overkill too many o/s...-A6490 | CPAUTO | Over Kill | O/D不足 | 2022/12/02 05:26:05 | 2022/12/02 05:43:36 | 0.29 | OK | 11783 | 右下針壓不足，重對針pass range(y=15)6,5 | NO | NO | NO | YES | YES | NO
EQPRepairJ22140839 | T6391S5-914 | CWCBK0226-01.002 | OverKill | VB1ETS01 | FUE021F-T2V | MKR4T4 | 12 | Already overkill but still continue O/S-A6939 | CPAUTO | Over Kill | o/s | 2022/12/02 10:35:52 | 2022/12/02 10:56:28 | 0.34 | OK | 10756 | 輪工處理---o/s，清、調針。 | NO | NO | NO | NO | YES | NO
EQPRepairJ22140894 | T6391S5-914 | CWCBK0226-01.002 | Prober Down | VB1ETS01 | FUE021F-T2V | MKR4T4 | 23 | AlarmCode:7215 AlarmMessage:Soaktime correct Z-DOWN limit over !! | CPAUTO | Prober | Other | 2022/12/02 16:33:19 | 2022/12/02 16:44:41 | 0.19 | OK | 10110 | soaktime z down limit error 重抓OK | NO | NO | NO | YES | YES | NO
EQPRepairJ22140917 | T6391S5-913 | CWCBK0219-01 | OverKill | VB1ETS02 | FUE021F-T2V | MKR3H3 | 04 | Already overkill but still continue O/S-A6939 | CPAUTO | Over Kill | O/D不足 | 2022/12/02 19:00:58 | 2022/12/02 19:33:53 | 0.55 | OK | 11783 | 針壓不足，清針重對針PASS RANGE(Y=10)6,2 | NO | NO | NO | YES | YES | NO
EQPRepairJ22140925 | T6391S5-914 |  | Prober Down | VB1ETS01 | FUE021F-T2V | MKR4T4 |  | AlarmCode:7214 AlarmMessage:Soaktime correct Z-UP limit over !! | CPAUTO | Prober | Other | 2022/12/02 19:45:03 | 2022/12/02 20:17:07 | 0.53 | OK | 11783 | 重對針pass range(y=10)19,1 | NO | NO | NO | YES | YES | NO
EQPRepairJ22140958 | T6391S5-914 | CWCBK0226-01.002 | OverKill | VB1ETS01 | FUE021F-T2V | MKR4T4 | 24 | too many o/s-A6892 | CPAUTO | Over Kill | O/S誤宰 | 2022/12/02 23:19:33 | 2022/12/02 23:31:19 | 0.20 | OK | 10210 | 1.測試連續OPEN，調整針位無效 2.FK4點測Pass，起測Pass 請產線續測待觀察 | NO | NO | NO | YES | YES | NO
EQPRepairJ22141144 | T6391S5-914 | CWCBK0256-01.003 | OverKill | VB1ETS01 | FUE021F-T2V | MKR6P5 | 11 | Already overkill but still too many O/S-A6939 | CPAUTO | Over Kill | o/s | 2022/12/03 18:23:56 | 2022/12/03 18:46:39 | 0.38 | OK | 10756 | 輪工處理---o/s，清、調針。 | NO | NO | NO | NO | YES | NO
EQPRepairJ22141206 | T6391S5-914 |  | Prober Down | VB1ETS01 | FUE021F-T2V | MKR6P5 |  | AlarmCode:7214 AlarmMessage:Soaktime correct Z-UP limit over !! | CPAUTO | Prober | SOAKTIME ERROR | 2022/12/03 23:21:43 | 2022/12/03 23:29:59 | 0.14 | OK | 10210 | 按START OK | NO | NO | NO | YES | YES | NO
EQPRepairJ22141385 | T6391S5-914 | CWCBK0255-01.001 | Prober Down | VB1ETS01 | FUE021F-T2V | MKR5P6 | 06 | AlarmCode:7215 AlarmMessage:Soaktime correct Z-DOWN limit over !! | CPAUTO | Prober | soaktime | 2022/12/04 16:40:02 | 2022/12/04 16:51:53 | 0.20 | OK | 15171 | 重新對針，RANGE:12UM，(65.7) | NO | NO | NO | YES | YES | NO
EQPRepairJ22141420 | T6391S5-914 | CWCBK0255-01.001 | Prober Down | VB1ETS01 | FUE021F-T2V | MKR5P6 | 11 | AlarmCode:7215 AlarmMessage:Soaktime correct Z-DOWN limit over !! | CPAUTO | Prober | soaktime異常 | 2022/12/04 21:01:21 | 2022/12/04 21:24:43 | 0.39 | OK | 08819 | 1.重新對針。 2.二分法(0,-7) range：14um 試打(154,6)。 3.點測pass，起測一段ok。 | NO | NO | NO | YES | YES | NO
EQPRepairJ22141460 | T6391S5-914 | CWCBK0255-01.001 | Prober Down | VB1ETS01 | FUE021F-T2V | MKR5P6 | 13 | AlarmCode:7215 AlarmMessage:Soaktime correct Z-DOWN limit over !! | CPAUTO | Prober | Other | 2022/12/05 01:23:45 | 2022/12/05 01:50:44 | 0.45 | OK | 11385 | 重新對針調整針位range:12 (19.6) | NO | NO | NO | YES | YES | NO
EQPRepairJ22141492 | T6391S5-914 | CWCBK0255-01.001 | OverKill | VB1ETS01 | FUE021F-T2V | MKR5P6 | 18 | EDA SHOW CONTINOUS 2 R. .-A5715 | CPAUTO | Over Kill | 2R | 2022/12/05 05:06:58 | 2022/12/05 05:24:53 | 0.30 | OK | 08819 | 1.回收Fail Bin變成o/s Show 2R，機台清針。 2.重新對針，二分法(0,-2) range：14um 試打(130,7)。 3.點測pass，起測一段ok，回線觀察。 | NO | NO | NO | YES | YES | NO
EQPRepairJ22141507 | T6391S5-914 | CWCBK0255-01.001 | OverKill | VB1ETS01 | FUE021F-T2V | MKR5P6 | 18 | TOO MANY OPEN SHORT-A6674 | CPAUTO | Over Kill | O/S誤宰 | 2022/12/05 07:38:26 | 2022/12/05 07:48:53 | 0.17 | OK | 15895 | 機台清針，+OD PASS P/M 130.7 | NO | NO | NO | YES | YES | NO
EQPRepairJ22141529 | T6391S5-914 | CWCBK0255-01.001 | OverKill | VB1ETS01 | FUE021F-T2V | MKR5P6 | 20 | CONTINUES EDA SHOW R-A6961 | CPAUTO | Over Kill | r | 2022/12/05 10:03:50 | 2022/12/05 10:36:50 | 0.55 | OK | 15895 | eda show r，零星o/s造成，機台清針，溫針重新對針下針壓，還機續觀察 | NO | NO | NO | YES | YES | NO
EQPRepairJ22141581 | T6391S5-914 | CWCBK0255-01.001 | Prober Down | VB1ETS01 | FUE021F-T2V | MKR5P6 | 21 | AlarmCode:7215 AlarmMessage:Soaktime correct Z-DOWN limit over !! | CPAUTO | Prober | soaktime | 2022/12/05 15:54:21 | 2022/12/05 16:26:56 | 0.54 | OK | 15171 | 重新對針，range:12um，(82.2) | NO | NO | NO | YES | YES | NO
EQPRepairJ22141789 | T6391S5-913 | CWCBK0255-01.004 | OverKill | VB1ETS02 | FUE021F-T2V | MKR5P6 | 25 | too many o/s-A6961 | CPAUTO | Over Kill | 機台清針後Pass | 2022/12/06 13:47:04 | 2022/12/06 14:00:04 | 0.22 | OK | 15895 | 機台清針後Pass p/m(42.7) | NO | NO | NO | YES | YES | NO
EQPRepairJ22141799 | T6391S5-914 | CWCBK0197-01.002 | OverKill | VB1ETS01 | FUE021F-T2V | MKR4T3 | 16 | too many open short-A6674 | CPAUTO | Over Kill | 機台清針後Pass | 2022/12/06 14:24:57 | 2022/12/06 14:46:04 | 0.35 | OK | 15895 | 機台清針後Pass | NO | NO | NO | NO | YES | NO
EQPRepairJ22141810 | T6391S5-914 | CWCBK0197-01.002 | Prober Down | VB1ETS01 | FUE021F-T2V | MKR4T3 | 16 | AlarmCode:7214 AlarmMessage:Soaktime correct Z-UP limit over !! | CPAUTO | Prober | Z UP LIMIT | 2022/12/06 15:13:15 | 2022/12/06 16:02:25 | 0.82 | OK | 15895 | 重新對針，y:8 P/M(42.7 | NO | NO | NO | YES | YES | NO
EQPRepairJ22141820 | T6391S5-913 | CWCBK0255-01.004 | OverKill | VB1ETS02 | FUE021F-T2V | MKR5P6 | 25 | TOO MANY OPEN SHORT-A6674 | CPAUTO | Over Kill | O/S誤宰 | 2022/12/06 16:22:54 | 2022/12/06 16:43:40 | 0.35 | OK | 15171 | 清針，溫針，起測pass | NO | NO | NO | YES | YES | NO
EQPRepairJ22141829 | T6391S5-914 | CWCBK0197-01.002 | OverKill | VB1ETS01 | FUE021F-T2V | MKR4T3 | 16 | always os please check again !-A6527 | CPAUTO | Over Kill | O/S誤宰 | 2022/12/06 17:06:58 | 2022/12/06 17:17:48 | 0.18 | OK | 15171 | 重新對針，range:10um，(43.7) | NO | NO | NO | YES | YES | NO
EQPRepairJ22142318 | T6391S5-913 |  | Other | VB1ETS02 | FUE021G-T2V | MKY2Q6 |  | Please set 3D UNIT | A6939 | Other | Other | 2022/12/08 17:37:50 | 2022/12/08 17:45:24 | 0.13 | OK | 10756 | 輪工處理---save 3d clean。 | NO | NO | NO | NO | YES | NO
EQPRepairJ22142919 | T6391S5-917 |  | Other | JB130S20 | RF100B3.C3 | UK4448-B11 |  | lot not release to machine-A6720 | CPAUTO | Product Issue | 自動化異常 | 2022/12/13 03:44:46 | 2022/12/13 04:37:38 | 0.88 | OK | 08819 | 1.產線上貨自動化異常(廠區卡關)。 2.轉掛產品問題，待DN、產品協助處理。 | NO | NO | NO | YES | YES | NO
EQPRepairJ22142934 | T6391S5-917 | CWCCK0081-01.002 | Product Issue | JB130S20 | RF100B3.C3 | UK4448-B11 | 11 | 1.產線上貨自動化異常(廠區卡關)。 2.轉掛產品問題，待DN、產品協助處理。 | 08819 | Product Issue | 自動化異常 | 2022/12/13 04:38:21 | 2022/12/13 06:47:34 | 2.15 | OK | 08819 | 1.DN回覆已解除卡關。 | NO | NO | NO | YES | YES | NO
EQPRepairJ22143122 | T6391S5-917 | CWCCK0081-01.002 | OverKill | JB130S20 | RF100B3.C3 | UK4448-B11C112 | 12 | pleae check os-A6527 | CPAUTO | Over Kill | o/s | 2022/12/13 18:07:52 | 2022/12/13 18:29:40 | 0.36 | OK | 10756 | 輪工處理---o/s，確認針點有theta角偏移，重新對針，配件JB130S20因針短左上角自動對針會抓偏，手動調整後對針ok，試打針點ok。 | NO | NO | NO | NO | YES | NO
EQPRepairJ22143140 | T6391S5-914 | CWCBK0188-01.003 | Product Issue | VB1ETS01 | FUE021F-T2V | MKQ5M0 | 20 | OTP卡關 | 07849 | Product Issue | Other | 2022/12/13 19:29:45 | 2022/12/13 19:32:33 | 0.05 | OK | 11783 | 產線通知處理OK | NO | NO | NO | YES | YES | NO
EQPRepairJ22143152 | T6391S5-913 | CWCCK0029-01.003 | Other | VB1ETS02 | FUE021G-T2V | MKY4J5 | 17 | OTP卡關 | 17982 | Product Issue | Other | 2022/12/13 20:08:35 | 2022/12/13 21:31:52 | 1.39 | OK | 11783 | 站長通知處理完成 | NO | NO | NO | YES | YES | NO
EQPRepairJ22143158 | T6391S5-914 | CWCBK0227-01.003 | Other | VB1ETS01 | FUE021F-T2V | MKQ5M0 | 19 | AE check-A7169 | CPAUTO | Product Issue | Other | 2022/12/13 20:28:00 | 2022/12/13 21:32:44 | 1.08 | OK | 11783 | OTP卡關，站長通知處理完成 | NO | NO | NO | YES | YES | NO
EQPRepairJ22143166 | T6391S5-917 | CWCCK0081-01.002 | OverKill | JB130S20 | RF100B3.C3 | UK4448-B11C112 | 12 | too many o/s od8 no particle-A6943 | CPAUTO | Probe Card | 針位異常 | 2022/12/13 20:47:26 | 2022/12/13 21:28:08 | 0.68 | OK | 11783 | 配件#20 o/s測試不佳，二分法range 4um，配件送修，無卡配件當 | NO | NO | NO | YES | YES | NO
EQPRepairJ22143177 | T6391S5-917 |  | Probe Card Down | JB130S20 | RF100B3.C3 | UK4448-B11C112 |  | 配件#20 o/s測試不佳，二分法range 4um，配件送修，無卡配件當 | 11783 | Probe Card | 針位異常 | 2022/12/13 21:28:27 | 2022/12/14 05:41:19 | 8.21 | OK | 11783 | 此機產品有借機需求，idle for ENG | NO | NO | NO | YES | YES | NO
EQPRepairJ22143183 | T6391S5-913 | CWCCK0029-01.004 | Other | VB1ETS02 | FUE021G-T2V | MKY1S6 | 01 | OTP PRODUCT | A6119 | Product Issue | Other | 2022/12/13 21:58:47 | 2022/12/14 01:39:06 | 3.67 | OK | 11783 | OTP卡關，站長通知OK | NO | NO | NO | YES | YES | NO
EQPRepairJ22143198 | T6391S5-914 | CWCBK0227-01.003 | OverKill | VB1ETS01 | FUE021F-T2V | MKR5P5 | 19 | alreayd follow overkill od10 o/s-20355 | CPAUTO | Over Kill | O/D不足 | 2022/12/13 23:02:37 | 2022/12/14 00:13:50 | 1.19 | OK | 11783 | 針壓不足，重對針pass range(y=12)167,5 | NO | NO | NO | YES | YES | NO
EQPRepairJ22143251 | T6391S5-913 | CWCCK0047-01.001 | Other | VB1ETS02 | FUE021G-T2V | MKY1S6 | 14 | OTP PRODUCT | A6119 | Product Issue | Other | 2022/12/14 02:07:00 | 2022/12/14 02:53:15 | 0.77 | OK | 11783 | OTP卡關，站長通知OK | NO | NO | NO | YES | YES | NO
EQPRepairJ22143304 | T6391S5-913 | CWCCK0047-01.001 | OverKill | VB1ETS02 | FUE021G-T2V | MKY2Q5 | 16 | #14.15 CONTINOUS 2 WAFER SHOW H-A6119 | CPAUTO | Product Issue | 2H | 2022/12/14 05:49:21 | 2022/12/14 06:21:29 | 0.54 | OK | 11783 | 2H BIN26、58同批不同機卡相同問題，續測 | NO | NO | NO | YES | YES | NO
EQPRepairJ22143358 | T6391S5-914 | CWCBK0227-01.003 | OverKill | VB1ETS01 | FUE021F-T2V | MKR5P5 | 21 | Too many O/S . Already overkill-A6939 | CPAUTO | Over Kill | o/s | 2022/12/14 09:18:30 | 2022/12/14 10:29:15 | 1.18 | OK | 10756 | 輪工處理---o/s，重新對針。 | NO | NO | NO | NO | YES | NO
EQPRepairJ22143412 | T6391S5-913 |  | Other | VB1ETS02 | FUE021F-T2V | MKR4T3 |  | OTP卡關 | 20122 | Other | Other | 2022/12/14 13:07:30 | 2022/12/14 13:35:10 | 0.46 | OK | 10756 | 產品問題---otp卡關。 | NO | NO | NO | NO | YES | NO
EQPRepairJ22143595 | T6391S5-913 | CWCBK0256-01.001 | OverKill | VB1ETS02 | FUE021F-T2V | MKR6P5 | 25 | #23.24 CONTINOUS 2 WAFER SHOW R FOR O/S-A6119 | CPAUTO | Over Kill | O/S誤宰 | 2022/12/15 01:52:23 | 2022/12/15 02:29:28 | 0.62 | OK | 11783 | 2R零星o/s，查看針位貼下，清調針續測 174,4 | NO | NO | NO | YES | YES | NO
EQPRepairJ22143657 | T6391S5-914 | CWCBK0255-01 | Other | VB1ETS01 | FUE021F-T2V | MKR5P5 | 12 | AE check-A7169 | CPAUTO | Product Issue | Other | 2022/12/15 06:11:03 | 2022/12/15 07:03:36 | 0.88 | OK | 11783 | OTP卡關，站長通知OK | NO | NO | NO | YES | YES | NO
EQPRepairJ22143671 | T6391S5-913 | CWCBK0256-01.001 | Other | VB1ETS02 | FUE021F-T2V | MKR6P5 | 23 | PLEASE HELP ME CHECK PROBE MARK..ALARM O/S PROBE MARK SHIFT UP..PM UP/DOWN-A6119 | CPAUTO | Over Kill | o/s | 2022/12/15 07:12:49 | 2022/12/15 08:03:54 | 0.85 | OK | 10756 | 輪工處理--- 1.當批回測o/s，上機起測o/s，查檢針點貼上擠壓。 2.查看#23整片性皆貼上擠壓，確認試打針點也是貼上擠壓，且針點過大。 3.重新對針，#23 (168、8)試打針點ok，請產線回測完下om check。 | NO | NO | NO | NO | YES | NO
EQPRepairJ22143720 | T6391S5-913 |  | Other | VB1ETS02 | FUE021F-T2V | MKQ5M0 |  | EDA show Dollar Sign [HW](CP3 $FAILBIN(100) <> CP2 $FAILBIN EA) 1 [HW](CP3 $FAILBIN(70) <> CP2 $FAILBIN EA) -2 | A6939 | Product Issue | SHOW H | 2022/12/15 11:00:37 | 2022/12/15 11:23:25 | 0.38 | OK | 10756 | 產品問題--- 1.#01 EDA SHOW H，fail bin EDA 比對異常。 [HW](CP3 $FAILBIN(100) <> CP2 $FAILBIN EA) 1 [HW](CP3 $FAILBIN(70) <> CP2 $FAILBIN EA) -2 2.轉掛產品問題,請DN、產品協助確認是否續測，謝謝。 | NO | NO | NO | NO | YES | NO
EQPRepairJ22143731 | T6391S5-913 |  | Product Issue | VB1ETS02 | FUE021F-T2V | MKQ5M0 |  | 產品問題--- 1.#01 EDA SHOW H，fail bin EDA 比對異常。 [HW](CP3 $FAILBIN(100) <> CP2 $FAILBIN EA) 1 [HW](CP3 $FAILBIN(70) <> CP2 $FAILBIN EA) -2 2.轉掛產品問題,請DN、產品協助確認是否續測，謝謝。 | 10756 | Product Issue | show h | 2022/12/15 11:23:50 | 2022/12/15 12:25:17 | 1.02 | OK | 10756 | 產品問題---eda h，dn回覆Hold ABN to TPI。 | NO | NO | NO | NO | YES | NO
EQPRepairJ22143774 | T6391S5-913 | CWCBK0255-01 | OverKill | VB1ETS02 | FUE021F-T2V | MKR5P6 | 14 | Already overkill but still O/S-A6939 | CPAUTO | Over Kill | o/s | 2022/12/15 14:01:48 | 2022/12/15 14:35:12 | 0.56 | OK | 10756 | 輪工處理---o/s，soaktime pass。 | NO | NO | NO | NO | YES | NO
EQPRepairJ22143802 | T6391S5-914 |  | Other | VB1ETS01 | FUE021G-T2V | MKW9H0 |  | pls check 3D CLEAN MODE, SETUP OK-A6047 | CPAUTO | Other | Other | 2022/12/15 16:29:03 | 2022/12/15 16:53:59 | 0.42 | OK | 10110 | Remote---3D clean setting ok | NO | NO | NO | YES | YES | NO
EQPRepairJ22143849 | T6391S5-913 | CWCBK0255-01 | OverKill | VB1ETS02 | FUE021F-T2V | MKR5P6 | 16 | TOO MANY O/S-A6119 | CPAUTO | Over Kill | O/D不足 | 2022/12/15 19:51:20 | 2022/12/15 20:15:08 | 0.40 | OK | 11783 | 針壓不足，重對針pass range(y=8)6,2 | NO | NO | NO | YES | YES | NO
EQPRepairJ22143939 | T6391S5-913 | CWCCK0045-01.006 | Corr Fail | VB1ETS02 | FUE021G-T2V | MKY2Q4 | 19 | Corr Fail | A6101 | Corr | corr fail | 2022/12/16 01:03:07 | 2022/12/16 01:04:41 | 0.03 | OK | 11783 | 比對PASS | NO | NO | NO | YES | YES | NO
EQPRepairJ22144242 | T6391S5-914 | CWCCK0080-01.002 | Other | VB1ETS01 | FUE021G-T2V | MKW4A2 | 11 | CANT MOVE - IN, OTP PRODUCT | A5715 | Product Issue | OTP | 2022/12/16 22:04:25 | 2022/12/16 22:49:34 | 0.75 | OK | 08819 | 1.OTP卡關，待DN、產品協助解除，轉掛產品問題。 | NO | NO | NO | YES | YES | NO
EQPRepairJ22144249 | T6391S5-914 |  | Product Issue | VB1ETS01 | FUE021G-T2V | MKW4A2 |  | 1.OTP卡關，待DN、產品協助解除，轉掛產品問題。 | 08819 | Product Issue | OTP卡關 | 2022/12/16 22:50:06 | 2022/12/17 00:01:49 | 1.20 | OK | 08819 | 1.OTP卡關，DN已解除，續測 | NO | NO | NO | YES | YES | NO
EQPRepairJ22145146 | T6391S5-913 |  | Tester Down | VB1ETS02 | FUE021G-T2V | MKF8YY |  | failed execute test program | 20355 | Tester | Other | 2022/12/19 21:05:58 | 2022/12/19 21:14:50 | 0.15 | OK | 11783 | load完程式彈出TEDR視窗，關閉續測 | NO | NO | NO | YES | YES | NO
EQPRepairJ22145234 | T6391S5-913 |  | Tester Down | VB1ETS02 | FUE021G-T2V | MKY4J5 |  | execute failed test program-20355 | CPAUTO | Product Issue | Other | 2022/12/20 01:58:25 | 2022/12/20 02:11:11 | 0.21 | OK | 11783 | load完程式彈出TEDR視窗，關閉續測 | NO | NO | NO | YES | YES | NO
EQPRepairJ22145521 | T6391S5-913 |  | Tester Down | VB1ETS02 | FUE021G-T2V | MKF8MN |  | execute failed test program-20355 | CPAUTO | Product Issue | Other | 2022/12/20 22:15:32 | 2022/12/20 22:17:19 | 0.03 | OK | 11783 | load完程式彈出TEDR視窗，關閉續測 | NO | NO | NO | YES | YES | NO
EQPRepairJ22145569 | T6391S5-913 |  | Tester Down | VB1ETS02 | FUE021G-T2V | MKY5C3 |  | EXECUTE FAILED TEST PROGRAM-20355 | CPAUTO | Product Issue | Other | 2022/12/21 01:17:45 | 2022/12/21 01:20:12 | 0.04 | OK | 11783 | load完程式彈出TEDR視窗，關閉續測 | NO | NO | NO | YES | YES | NO
EQPRepairJ22145600 | T6391S5-913 |  | Tester Down | VB1ETS02 | FUE021G-T2V | MKF8MN |  | failed to execute test program-20355 | CPAUTO | Product Issue | Other | 2022/12/21 02:55:19 | 2022/12/21 02:59:38 | 0.07 | OK | 11783 | load完程式彈出TEDR視窗，關閉續測 | NO | NO | NO | YES | YES | NO
EQPRepairJ22145973 | T6391S5-917 | CWCCK0191-01 | Tester Down | JB130S27 | RF100B3.C3 | UK8518-B121C1 | 13 | AlarmCode:669 AlarmMessage:GP-IB COMMUNICATION TIMEOUT ERROR !! | CPAUTO | Product Issue | RTE | 2022/12/22 01:53:26 | 2022/12/22 02:34:32 | 0.69 | OK | 11783 | Remote處理 --- 測試中離線，依注意事項表作業重新上貨 | NO | NO | NO | YES | YES | NO
EQPRepairJ22146075 | T6391S5-917 | CWCCK0191-01 | OverKill | JB130S27 | RF100B3.C3 | UK8518-B121C1 | 19 | o/s too many-A6670 | CPAUTO | Over Kill | O/S誤宰 | 2022/12/22 08:20:17 | 2022/12/22 11:39:17 | 3.32 | OK | 15171 | Remote處理 --- 換卡#29，RANGE:8UM，(53.0) | NO | NO | NO | YES | YES | NO
EQPRepairJ22146499 | T6391S5-914 |  | Other | VB1ETS02 | FUE021G-T2V | MKY6A3 |  | pls. check 3d unit-A6670 | CPAUTO | Other | Other | 2022/12/23 11:19:33 | 2022/12/23 11:50:47 | 0.52 | OK | 15171 | 3D OK | NO | NO | NO | YES | YES | NO
EQPRepairJ22147977 | T6391S5-913 |  | Prober Down | VB1ETS01 | FUE021G-T2V | MKY2Q4 |  | cassette position error-A6670 | CPAUTO | Prober | Loader Down | 2022/12/28 08:07:23 | 2022/12/28 08:47:15 | 0.66 | OK | 15171 | 調整OK | NO | NO | NO | YES | YES | NO
EQPRepairJ22148040 | T6391S5-913 | CWCCK0270-01.002 | OverKill | VB1ETS01 | FUE021G-T2V | MKA1PC | 23 | o/s-18608 | CPAUTO | Over Kill | O/S | 2022/12/28 13:07:56 | 2022/12/28 13:43:43 | 0.60 | OK | 15171 | 重新對針，RANGE:10UM，(43.7) | NO | NO | NO | YES | YES | NO
EQPRepairJ22148238 | T6391S5-913 | CWCCK0196-01.001 | OverKill | VB1ETS01 | FUE021G-T2V | MKY6A4 | 09 | TOO MANY O/S AND FAIL BIN-A6119 | CPAUTO | Over Kill | O/S誤宰 | 2022/12/29 03:30:27 | 2022/12/29 04:09:50 | 0.66 | OK | 07910 | REMOTE----機台清針 2分法PASS P/M(155.1)(19.6)#9 RY6 | YES | NO | NO | YES | YES | NO
EQPRepairJ22148799 | T6391S5-914 | CWCCK0278-01.002 | Other | VB1ETS02 | FUE021G-T2V | MKY6T5 | 01 | 3D cleaning--wait for AE-A5982 | CPAUTO | Other | Other | 2022/12/31 01:28:40 | 2022/12/31 01:43:17 | 0.24 | OK | 08819 | Remote處理 --- 1.3D clean setting ok | NO | NO | NO | YES | YES | NO
EQPRepairJ22148801 | T6391S5-913 |  | Other | VB1ETS01 | FUE021G-T2V | MKY6T5 |  | PLEASE CHECK 3D CLEAN-A6720 | CPAUTO | Other | Other | 2022/12/31 01:31:11 | 2022/12/31 01:41:54 | 0.18 | OK | 08819 | Remote處理 --- 1.3D clean setting ok | NO | NO | NO | YES | YES | NO