## E05
| 機台基本資料 Basic Infn Of Tester | [8 empty] | 輪班工程師處理說明 Shifts Engineer disposition Explain
維修單編號 EQPRepair No. | 機台名稱 Machine Name | 作業批號 Runcard | 異常類型 Abnormal type | Probe Card 編號 Probe Card No. | 產品型號 Dveice No. | 產品批號 Lot No. | 作業刻號 Wafer ID | 異常現象 Abnormal status | 開單人員 Operator | 異常分類 Abnormal Type | 異常原因 Abnormal Reason | 處理開始時間 Process Start Time | 處理結束時間 Process End Time | 處理時間 Handle time | 處理結果 Result | 處理人員 Operator | 處理過程說明 Disposition Explain | Fuse Mode 是否啟閉 | Override 是否啟閉 | Function Key是否啟閉 | Temperature 是否啟閉 | PGM是否正確 | H/W Damage硬體是否損壞
EQPRepairJ23000196 | T6391S5-914 | CWCBK0243-01.008 | OverKill | VB1ETS02 | FUE021G-T2V | MKW4A2 | 02 | TOO MANY O/S-20355 | CPAUTO | Over Kill | O/D不足 | 2023/01/01 22:32:04 | 2023/01/01 23:40:54 | 1.15 | OK | 11783 | Remote處理 --- 針壓不足重對針PASS RANGE(Y=15)6,2 | NO | NO | NO | YES | YES | NO
EQPRepairJ23000294 | T6391S5-914 | CWCCK0287-01.003 | OverKill | VB1ETS02 | FUE021G-T2V | MKY8M4 | 19 | too many o/s-A6047 | CPAUTO | Over Kill | 針位調整 | 2023/01/02 08:58:51 | 2023/01/02 09:28:42 | 0.50 | OK | 10756 | Remote處理 --- o/s，針點貼上，調針pass。 | NO | NO | NO | YES | YES | NO
EQPRepairJ23000366 | T6391S5-913 |  | Other | VB1ETS01 | FUE021G-T2V | MKA2PF |  | Please set/check 3D UNIT-A6939 | CPAUTO | Other | Other | 2023/01/02 17:33:12 | 2023/01/02 17:44:05 | 0.18 | OK | 10756 | Remote處理 --- setting 3d clean。 | NO | NO | NO | YES | YES | NO
EQPRepairJ23000400 | T6391S5-913 | CWD1K0001-01.002 | Tester Down | VB1ETS01 | FUE021G-T2V | MKY8M5 | 16 | failed to execute testprogram-20355 | CPAUTO | Tester | Other | 2023/01/02 20:45:25 | 2023/01/02 21:21:27 | 0.60 | OK | 11783 | Remote處理 --- load完程式彈出TEDR視窗，關閉續測 | NO | NO | NO | YES | YES | NO
EQPRepairJ23000619 | T6391S5-913 | CWD1K0020-01.001 | Setup Fail | VB1ETS01 | FUE021G-T2V | MKY9J6 | 11 | NEEDLE TOO LARGE | A6465 | Setup Fail | 對針異常 | 2023/01/03 18:43:16 | 2023/01/03 19:09:19 | 0.43 | OK | 08819 | Remote處理 ----- 1.重新對針ok | NO | NO | NO | YES | YES | NO
EQPRepairJ23000759 | T6391S5-913 | CWD1K0001-01.005 | OverKill | VB1ETS01 | FUE021G-T2V | MKY8M5 | 12 | too many o/s pls. check-A6670 | CPAUTO | Over Kill | O/S誤宰 | 2023/01/04 08:04:44 | 2023/01/04 08:58:53 | 0.90 | OK | 08819 | Remote處理 --- 1.機台清針。 2.二分法(0,12) range：8um 試打(131,7)。 3.點測pass，起測一段ok。 | NO | NO | NO | YES | YES | NO
EQPRepairJ23000940 | T6391S5-913 | CWD1K0001-01 | OverKill | VB1ETS01 | FUE021G-T2V | MKY8M5 | 05 | 2 continous wafer eda show H-A6720 | CPAUTO | Over Kill | SHOW H | 2023/01/05 00:52:41 | 2023/01/05 02:05:43 | 1.22 | OK | 15171 | 磨針，(42.7) | NO | NO | NO | YES | YES | NO
EQPRepairJ23001360 | T6391S5-913 | CWD1K0028-01 | OverKill | VB1ETS01 | FUE021G-T2V | MKY9J7 | 25 | BIN53 (O/S)偏高 | 20122 | Over Kill | O/S誤宰 | 2023/01/06 15:53:28 | 2023/01/06 16:13:11 | 0.33 | OK | 14291 | REMOTE----清/調針PASS (42.0) | NO | NO | NO | NO | YES | NO
EQPRepairJ23001440 | T6391S5-913 | CWD1K0036-01.002 | OverKill | VB1ETS01 | FUE021G-T2V | MKA0PC | 18 | leader command mbd o/s-A6672 | CPAUTO | Over Kill | O/S誤宰 | 2023/01/06 22:51:20 | 2023/01/06 23:10:57 | 0.33 | OK | 10756 | 輪工處理---產品要求與ND4S5-914換卡，查看O/S集中在右上區域，確認針點有Theta問題，重新對針後針位ok，先續測觀察，如測試不佳再換卡。 | NO | NO | NO | YES | YES | NO
EQPRepairJ23001442 | T6391S5-914 | CWD1K0036-01.004 | OverKill | VB1ETS02 | FUE021G-T2V | MKA0PC | 06 | leader command mbd o/s-A6672 | CPAUTO | Over Kill | Other | 2023/01/06 22:52:30 | 2023/01/06 23:09:12 | 0.28 | OK | 10756 | 輪工處理---產品要求與ND4S5-913換卡，先做處置如測試不佳再換卡。 | NO | NO | NO | YES | YES | NO
EQPRepairJ23001559 | T6391S5-914 |  | Other | VB1ETS02 | FUE021G-T2V | MKA0PC |  | AE command MBD-A6939 | CPAUTO | Prober | 溫度異常 (Temperature Error) | 2023/01/07 09:14:56 | 2023/01/07 09:37:03 | 0.37 | OK | 11783 | Remote處理 --- 產線反應prober溫度不對，查看溫控被關閉，開啟後重新setup pass | NO | NO | NO | YES | YES | NO
EQPRepairJ23001564 | T6391S5-914 | CWD1K0044-01.004 | Prober Down | VB1ETS02 | FUE021G-T2V | MKA0PC | 01 | NEEDLE ALIGNMENT-A6465 | CPAUTO | Prober | Other | 2023/01/07 09:46:50 | 2023/01/07 09:58:42 | 0.20 | OK | 11783 | Remote處理 --- 跳到對針畫面，重對針pass 5,5 | NO | NO | NO | YES | YES | NO
EQPRepairJ23002555 | T6391S5-913 | CWD1K0054-01.007 | OverKill | VB1ETS01 | FUE021G-T2V | MKA2PC | 04 | too many fail bin and os-A6527 | CPAUTO | Over Kill | O/S誤宰 | 2023/01/10 19:00:20 | 2023/01/10 19:34:23 | 0.57 | OK | 17674 | remote ------- 1. 換片 bin123-os soaktime Pass， range y=6 (151,1)#04 | NO | NO | NO | YES | YES | NO
EQPRepairJ23004115 | T6391S5-101 | CWD1K0042-01 | Corr Fail | VB1AAS03 | RF108A4.C3 | NAPC71.00-B11 | 10 | setup ok-A6465 | CPAUTO | Corr | Corr Fail | 2023/01/15 07:36:18 | 2023/01/15 07:41:01 | 0.08 | OK | 08819 | Remote處理 --- 1.SETUP RUN CORR系統比對Fail，手動比對PASS | NO | NO | NO | YES | YES | NO
EQPRepairJ23004448 | T6391S5-101 | CWD1K0100-01.003 | OverKill | VB1AAS03 | RF108A4.C3 | NAPC91.00-B11C1122 | 25 | TOO MANY O/S(OVERKILL DONE APPLY)-A6296 | CPAUTO | Over Kill | O/S誤宰 | 2023/01/16 05:45:43 | 2023/01/16 06:37:23 | 0.86 | OK | 15171 | 磨針，range:10um，(64.7)(142.0) | NO | NO | NO | YES | YES | NO
EQPRepairJ23004471 | T6391S5-917 | CWD1K0099-01.001 | OverKill | JB130S24 | RF100B3.C2 | UK6751.48-B1C12 | 10 | TOO MANY O/S-A6119 | CPAUTO | Over Kill | 配件殘金 | 2023/01/16 07:05:52 | 2023/01/16 09:34:03 | 2.47 | OK | 08819 | Remote處理 --- 1.o/s殘金，取ND4S3-300閒置配件磨針後上機。 2.二分法(-10,-6) range：14um 試打(135,7)。 3.點測pass，起測一段ok。 | NO | NO | NO | YES | YES | NO
EQPRepairJ23004485 | T6391S5-913 | CWD1K0065-01.009 | Tester Down | VB1ETS01 | FUE021F-T2V | MKR6P6 | 24 | AlarmCode:1418 AlarmMessage:TESTERERR:EXITPLAN | CPAUTO | Tester | 離線(OCT/GPIB error) | 2023/01/16 08:19:28 | 2023/01/16 08:59:50 | 0.67 | OK | 08819 | Remote處理 --- 1.setup後起測首顆RTE，重新連線、降針壓無效，點測即RTE。 2.Tester Reboot 後點測ok，退片請產線重新上貨。 | NO | NO | NO | YES | YES | NO
EQPRepairJ23004504 | T6391S5-913 | CWD1K0065-01.009 | OverKill | VB1ETS01 | FUE021F-T2V | MKR6P6 | 24 | TOO MANY O/S AND FAILBIN-A6961 | CPAUTO | Over Kill | O/S誤宰 | 2023/01/16 09:50:33 | 2023/01/16 10:18:50 | 0.47 | OK | 08819 | Remote處理 --- 1.機台清針。 2.二分法(0,12) range：14um 試打(131,7)。 3.點測pass，起測一段ok。 | NO | NO | NO | YES | YES | NO
EQPRepairJ23004530 | T6391S5-101 |  | Tester Down | VB1AAS03 | RF108A4.C3 | NAPC91.00-B11C11221 |  | ENG FAIL : DC CAL FAIL RVS32#29. | 17001 | Tester | PE / LCD / PPS... Card Fail | 2023/01/16 12:13:39 | 2023/01/16 16:20:28 | 4.11 | OK | 17001 | ENG FAIL: DC FAIL RVS32#29. SWAP RVS32#28<->29,FAIL 轉移.此機台為COMSING機. 常日借機待明日廠商處理. | NO | NO | NO | NO | YES | YES
EQPRepairJ23004551 | T6391S5-913 | CWD1K0065-01.009 | OverKill | VB1ETS01 | FUE021F-T2V | MKR6P6 | 24 | RETEST FAIL--O/S-A6465 | CPAUTO | Over Kill | 針位調整 | 2023/01/16 13:55:31 | 2023/01/16 14:22:42 | 0.45 | OK | 15897 | 貼下上調回收半片ok. | NO | NO | NO | YES | YES | NO
EQPRepairJ23004583 | T6391S5-913 | CWD1K0065-01.005 | Tester Down | VB1ETS01 | FUE021F-T2V | MKR6P6 | 01 | AlarmCode:1418 AlarmMessage:TESTERERR:EXITPLAN | CPAUTO | Tester | 離線(OCT/GPIB error) | 2023/01/16 16:22:56 | 2023/01/16 17:05:53 | 0.72 | OK | 08819 | Remote處理 --- 1.換批起測首顆RTE，重新連線、降針壓無效，點測即RTE。 2.Tester Reboot 後點測ok，退片請產線重新上貨。 | NO | NO | NO | YES | YES | NO
EQPRepairJ23004593 | T6391S5-913 | CWD1K0065-01.005 | OverKill | VB1ETS01 | FUE021F-T2V | MKR6P6 | 01 | too many o/s-A6465 | CPAUTO | Over Kill | O/D不足 | 2023/01/16 17:31:38 | 2023/01/16 18:08:52 | 0.62 | OK | 15897 | 換批針壓不足.重對Range:10um.#01(130.1) | NO | NO | NO | YES | YES | NO
EQPRepairJ23004640 | T6391S5-913 | CWD1K0065-01.005 | OverKill | VB1ETS01 | FUE021F-T2V | MKR6P6 | 01 | OS-Category Limit error-A5982 | CPAUTO | Over Kill | O/S誤宰 | 2023/01/16 21:09:52 | 2023/01/16 22:03:35 | 0.90 | OK | 15171 | 換卡#02，RANGE:14UM，(43.7)(131.0) | NO | NO | NO | YES | YES | NO
EQPRepairJ23004696 | T6391S5-913 | CWD1K0065-01.005 | OverKill | VB1ETS02 | FUE021F-T2V | MKR6P6 | 02 | overkill not effective too many o/s-A6672 | CPAUTO | Over Kill | O/S誤宰 | 2023/01/17 00:23:39 | 2023/01/17 00:34:40 | 0.18 | OK | 15171 | 重新對針，RANGE:14UM，(131.0)(43.7) | NO | NO | NO | YES | YES | NO
EQPRepairJ23004725 | T6391S5-913 | CWD1K0065-01.005 | OverKill | VB1ETS02 | FUE021F-T2V | MKR6P6 | 02 | OS-od;11-A5982 | CPAUTO | Over Kill | O/S誤宰 | 2023/01/17 02:54:57 | 2023/01/17 03:07:44 | 0.21 | OK | 15171 | 清針，溫針 | NO | NO | NO | YES | YES | NO
EQPRepairJ23004792 | T6391S5-913 | CWD1K0065-01.005 | OverKill | VB1ETS02 | FUE021F-T2V | MKR6P6 | 03 | too many o/s-A6720 | CPAUTO | Over Kill | O/S誤宰 | 2023/01/17 07:15:07 | 2023/01/17 09:27:05 | 2.20 | OK | 15897 | Remote處理 --- 1.o/s針髒，下卡磨針。 2.二分法(0,4) range：10um 試打(131,7)。 3.點測pass，起測一段ok。 | NO | NO | NO | YES | YES | NO
EQPRepairJ23004845 | T6391S5-917 | CWD1K0133-01.002 | Prober Down | JB130S29 | RF100B3.C3 | UK5848-B11C112 | 01 | AlarmCode:1995 AlarmMessage:Faied to upload log file | CPAUTO | Prober | Faied to upload log file | 2023/01/17 12:01:14 | 2023/01/17 12:15:04 | 0.23 | OK | 08819 | Remote處理 --- 1.取消訊息起測無異常，確認ok | NO | NO | NO | YES | YES | NO
EQPRepairJ23004990 | T6391S5-913 | CWD1K0065-01.005 | OverKill | VB1ETS02 | FUE021F-T2V | MKR6P6 | 08 | 2 continous wafer eda show H no corr-A6720 | CPAUTO | Over Kill | Function誤宰 | 2023/01/17 22:35:16 | 2023/01/17 23:10:59 | 0.60 | OK | 13510 | [CUSTOMER_HOLD_CRITERIA] [HW_BIN100>2EA(0.2%)]3(HW_BIN100>2EA(0.2%)) 1.續測 | NO | NO | NO | YES | YES | NO
EQPRepairJ23005203 | T6391S5-912 |  | Tester Down | VB1BYS01 | FFF105D-T | EAZC621000 |  | ENG DIAG FAIL | 03495 | Tester | Other | 2023/01/18 15:13:07 | 2023/01/19 02:30:35 | 11.29 | OK | 10756 | tester down---補過帳，先掛回idle。 | NO | NO | NO | NO | YES | NO
EQPRepairJ23005238 | T6391S5-913 | CWD1K0065-01.005 | OverKill | VB1ETS02 | FUE021F-T2V | MKR6P6 | 13 | too many o/s-A6047 | CPAUTO | Over Kill | O/D不足 | 2023/01/18 18:30:35 | 2023/01/18 19:02:11 | 0.53 | OK | 11783 | Remote處理 ----針壓不足，重對針pass range(y=8)1,4 | NO | NO | NO | YES | YES | NO
EQPRepairJ23005255 | T6391S5-913 | CWD1K0065-01.005 | OverKill | VB1ETS02 | FUE021F-T2V | MKR6P6 | 16 | EDA SHOW 2H NO CORR WAFER-A6296 | CPAUTO | Over Kill | SHOW H | 2023/01/18 19:47:12 | 2023/01/18 20:01:06 | 0.23 | OK | 10756 | Remote處理 --- EDA 2H，2片FAIL BIN不相同，NO CORR WAFER，先續測。 | NO | NO | NO | YES | YES | NO
EQPRepairJ23005389 | T6391S5-912 |  | Tester Down | VB1BYS01 | FFF105D-T | EAZC621000 |  | ENG DIAG FAIL | 17982 | Tester | Diag Fail | 2023/01/19 03:16:48 | 2023/01/19 11:19:59 | 8.05 | OK | 11783 | PM DIAG I/O FAIL，常日設備依客戶指示更換I/O PASS | NO | NO | NO | YES | YES | YES
EQPRepairJ23005454 | T6391S5-101 | CWD1K0124-01 | OverKill | JB130S24 | RF100B5.C2 | UKN686-B11C1 | 07 | too many o/s already handle overkill | A6725 | Over Kill | 針位調整 | 2023/01/19 07:40:13 | 2023/01/19 08:04:05 | 0.40 | OK | 11783 | Remote處理 --- open調整針位pass 174,5 | NO | NO | NO | YES | YES | NO
EQPRepairJ23005467 | T6391S5-101 | CWD1K0124-01 | OverKill | JB130S24 | RF100B5.C2 | UKN686-B11C1 | 07 | too many o/s | A6725 | Over Kill | 針位調整 | 2023/01/19 08:39:51 | 2023/01/19 09:16:21 | 0.61 | OK | 11783 | Remote處理 --- 重對針pass range(y=10) | NO | NO | NO | YES | YES | NO
EQPRepairJ23005509 | T6391S5-917 | CWD1K0094-01 | OverKill | JB130S27 | RF100B5.C2 | UKM478-B11C11 | 10 | too many o/s-A6670 | CPAUTO | Over Kill | 配件殘金 | 2023/01/19 12:11:51 | 2023/01/19 14:01:44 | 1.83 | OK | 11783 | Remote處理 --- 金絲，磨針pass range(y=12)5,5 | NO | NO | NO | YES | YES | NO
EQPRepairJ23005512 | T6391S5-913 | CWD1K0065-01.005 | Tester Down | VB1ETS02 | FUE021F-T2V | MKR6P6 | 01 | AlarmCode:1418 AlarmMessage:TESTERERR:EXITPLAN | CPAUTO | Product Issue | RTE | 2023/01/19 12:20:24 | 2023/01/19 12:39:58 | 0.33 | OK | 11783 | Remote處理 --- 起測離線，tester reboot，#01請產線重上貨 | NO | NO | NO | YES | YES | NO
EQPRepairJ23005534 | T6391S5-913 | CWD1K0082-01.001 | Tester Down | VB1ETS02 | FUE021F-T2V | MKR6P6 | 07 | tester error (GP-IB)-A6498 | CPAUTO | Product Issue | RTE | 2023/01/19 14:07:38 | 2023/01/19 14:40:09 | 0.54 | OK | 11783 | Remote處理 --- 換批起測離線，tester reboot #07退片重上 | NO | NO | NO | YES | YES | NO
EQPRepairJ23005574 | T6391S5-913 | CWD1K0082-01.001 | Other | VB1ETS02 | FUE021F-T2V | MKR6P6 | 07 | OTP .Diff Test program | A6939 | Product Issue | Other | 2023/01/19 17:34:37 | 2023/01/19 20:40:44 | 3.10 | OK | 10756 | 產品問題---otp卡關。 | NO | NO | NO | NO | YES | NO
EQPRepairJ23005619 | T6391S5-913 | CWD1K0082-01.001 | Other | VB1ETS02 | FUE021F-T2V | MKR6P6 | 07 | OTP卡關 | 17982 | Product Issue | Other | 2023/01/19 20:43:56 | 2023/01/19 21:05:00 | 0.35 | OK | 10756 | 產品問題---OTP卡關。 | NO | NO | NO | YES | YES | NO
EQPRepairJ23005712 | T6391S5-914 | CWD1K0082-01.002 | OverKill | VB1ETS01 | FUE021F-T2V | MKR6P7 | 10 | o/s od10 | 20355 | Over Kill | O/S誤宰 | 2023/01/20 02:35:12 | 2023/01/20 03:04:56 | 0.50 | OK | 10897 | 換片針壓不足，重新對針pass，2分法:6um，溫針測試一段ok，試打(43.7) | NO | NO | NO | YES | YES | NO
EQPRepairJ23005720 | T6391S5-913 | CWD1K0082-01 | Tester Down | VB1ETS02 | FUE021F-T2V | MKR6P7 | 17 | AlarmCode:1418 AlarmMessage:TESTERERR:EXITPLAN | CPAUTO | Tester | 離線(OCT/GPIB error) | 2023/01/20 03:22:07 | 2023/01/20 03:45:17 | 0.39 | OK | 10756 | Remote處理 --- 換批起測離線，tester reboot，退片重上。 | NO | NO | NO | YES | YES | NO
EQPRepairJ23005769 | T6391S5-914 | CWD1K0082-01.002 | OverKill | VB1ETS01 | FUE021F-T2V | MKR6P7 | 10 | too many o/s od12 no particle-A6943 | CPAUTO | Over Kill | O/D不足 | 2023/01/20 07:08:44 | 2023/01/20 07:47:37 | 0.65 | OK | 15362 | 重新對針,range:12,p/m(154,6) | NO | NO | NO | YES | YES | NO
EQPRepairJ23005941 | T6391S5-914 | CWD1K0082-01.002 | OverKill | VB1ETS01 | FUE021F-T2V | MKR6P7 | 13 | FAIL BIN BECAME O/S WHEN REPROBING-A6119 | CPAUTO | Over Kill | O/S誤宰 | 2023/01/20 21:28:50 | 2023/01/20 22:20:41 | 0.86 | OK | 10756 | Remote處理 --- o/s，針點貼上，調整pass。 | NO | NO | NO | YES | YES | NO
EQPRepairJ23006013 | T6391S5-917 | CWD1K0152-01.001 | OverKill | JB130S27 | RF100B5.C2 | UKM474-B12C12 | 13 | TOO MANY O/S..P/C HAS PARTICLE-A6119 | CPAUTO | Over Kill | 配件有異物 | 2023/01/21 01:47:16 | 2023/01/21 01:59:10 | 0.20 | OK | 10756 | 輪工處理(1)----前蓋清針(有異物-異物) | NO | NO | NO | YES | YES | NO
EQPRepairJ23006658 | T6391S5-914 | CWD1K0082-01.002 | OverKill | VB1ETS01 | FUE021F-T2V | MKR6P7 | 16 | too many o/s-A7093 | CPAUTO | Over Kill | 針位調整 | 2023/01/25 13:01:31 | 2023/01/25 13:43:50 | 0.71 | OK | 11783 | Remote處理 --- 起測open，重對針pass range(y=8)6,5 | NO | NO | NO | YES | YES | NO
EQPRepairJ23006671 | T6391S5-917 | CWD1K0152-01.001 | OverKill | JB130S27 | RF100B5.C2 | UKM474-B12C12 | 16 | eda show 2I-A6047 | CPAUTO | Product Issue | eda I | 2023/01/25 14:33:02 | 2023/01/25 14:59:55 | 0.45 | OK | 11783 | Remote處理 --- [!!! WARNING !!!OPEN AND SHORT MODE TEST]，無異常續測 | NO | NO | NO | YES | YES | NO
EQPRepairJ23006679 | T6391S5-101 | CWD1K0150-01.001 | OverKill | JB130S24 | RF100B3.C1 | UK6288-B111C121 | 23 | EDA SHOW 2 H, NO CORR WAFER-A6465 | CPAUTO | Product Issue | 2H | 2023/01/25 15:34:46 | 2023/01/25 16:21:29 | 0.78 | OK | 11783 | Remote處理 --- 2H 零星BIN36，針壓針位OK 173,5，續測 | NO | NO | NO | YES | YES | NO
EQPRepairJ23006691 | T6391S5-917 | CWD1K0152-01.001 | OverKill | JB130S27 | RF100B5.C2 | UKM474-B12C12 | 16 | It has a particle-A7093 | CPAUTO | Over Kill | 針位調整 | 2023/01/25 16:27:05 | 2023/01/25 17:19:22 | 0.87 | OK | 11783 | Remote處理 --- 針位全貼上，soaktime、調整針位pass 5,5 | NO | NO | NO | YES | YES | NO
EQPRepairJ23006759 | T6391S5-914 | CWD1K0109-01.003 | OverKill | VB1ETS01 | FUE021F-T2V | MKR7L5 | 21 | O/S-17982 | CPAUTO | Over Kill | O/S誤宰 | 2023/01/25 22:49:45 | 2023/01/25 23:39:25 | 0.83 | OK | 10756 | Remote處理 --- o/s，清、調針。 | NO | NO | NO | YES | YES | NO
EQPRepairJ23006787 | T6391S5-101 | CWD1K0154-01.001 | OverKill | JB130S24 | RF100B3.C1 | UK6285-B11C12 | 12 | TOO MANY O/S(overkill done apply)-A6296 | CPAUTO | Over Kill | O/S誤宰 | 2023/01/26 01:47:10 | 2023/01/26 02:10:44 | 0.39 | OK | 10756 | Remote處理 --- o/s，針點貼下，清、調針。 | NO | NO | NO | YES | YES | NO
EQPRepairJ23006827 | T6391S5-914 | CWD1K0109-01.003 | Other | VB1ETS01 | FUE021F-T2V | MKR7L5 | 23 | please check pm , o/s pm shift , od5 instant retest only-20355 | CPAUTO | Over Kill | O/S誤宰 | 2023/01/26 05:26:11 | 2023/01/26 05:36:25 | 0.17 | OK | 10756 | Remote處理 --- #23 回測中o/s，確認針點貼下擠壓，(168、5)試打針點無異常，非當下測試針點，確認針點、針壓後先續測。 | NO | NO | NO | YES | YES | NO
EQPRepairJ23006830 | T6391S5-101 | CWD1K0154-01.002 | OverKill | JB130S24 | RF100B3.C1 | UK6285-B11C112 | 17 | show 2h, no corr wafer | 20355 | Over Kill | show h | 2023/01/26 05:41:12 | 2023/01/26 05:50:26 | 0.15 | OK | 10756 | Remote處理 --- eda 2h，bin36 fail，查看nd4s5與nd4s3平台測試程式不同，無corr wafer可驗證，eda無其他nd4s5平台測試資料可比對，先續測。 | NO | NO | NO | YES | YES | NO
EQPRepairJ23006838 | T6391S5-914 | CWD1K0148-01.005 | OverKill | VB1ETS01 | FUE021F-T2V | MKR7L7 | 19 | too many o/s od5 check pm . already adjust 5um down-20355 | CPAUTO | Over Kill | O/S誤宰 | 2023/01/26 06:21:45 | 2023/01/26 06:46:28 | 0.41 | OK | 10756 | 輪工處理---起測o/s，重新對針。 | NO | NO | NO | YES | YES | NO
EQPRepairJ23006840 | T6391S5-101 | CWD1K0154-01.002 | OverKill | JB130S24 | RF100B3.C1 | UK6285-B11C112 | 17 | TOO MANY O/S(OD15um already)-A6296 | CPAUTO | Over Kill | O/S誤宰 | 2023/01/26 06:29:28 | 2023/01/26 06:40:49 | 0.19 | OK | 10756 | Remote處理 --- bin34 short，針點貼下，調整pass。 | NO | NO | NO | YES | YES | NO
EQPRepairJ23006851 | T6391S5-101 | CWD1K0154-01.002 | OverKill | JB130S24 | RF100B3.C1 | UK6285-B11C112 | 17 | TOO MANY O/S OD15-20355 | CPAUTO | Over Kill | 針位調整 | 2023/01/26 07:16:04 | 2023/01/26 07:55:17 | 0.65 | OK | 11783 | Remote處理 --- 針位跑掉，重對針PASS RANGE(Y=10)6,5 | NO | NO | NO | YES | YES | NO
EQPRepairJ23007014 | T6391S5-914 | CWD1K0148-01.005 | OverKill | VB1ETS01 | FUE021F-T2V | MKR7L7 | 22 | CONTINOUS 2 WAFER SHOW R FOR O/S-A6119 | CPAUTO | Probe Card | 針位異常 | 2023/01/26 20:16:25 | 2023/01/26 21:27:48 | 1.19 | OK | 10756 | p/c down---配件VB1ETS01測試o/s不佳，EDA 2R，下卡磨針，上機試打針點上下貼邊，range < 3um，配件先行送修。 | NO | NO | NO | YES | YES | NO
EQPRepairJ23007034 | T6391S5-914 |  | Probe Card Down | VB1ETS01 | FUE021F-T2V | MKR7L7 |  | p/c down---配件VB1ETS01測試o/s不佳，EDA 2R，下卡磨針，上機試打針點上下貼邊，range < 3um，配件先行送修。 | 10756 | Probe Card | 針位異常 | 2023/01/26 21:28:12 | 2023/01/27 01:09:09 | 3.68 | OK | 10756 | p/c down---配件當，站長通知掛回idle。 | NO | NO | NO | NO | YES | NO
EQPRepairJ23007095 | T6391S5-913 | CWD1K0109-01.003 | Tester Down | VB1ETS02 | FUE021F-T2V | MKR7L5 | 21 | AlarmCode:1418 AlarmMessage:TESTERERR:EXITPLAN | CPAUTO | Tester | 離線(OCT/GPIB error) | 2023/01/27 01:18:47 | 2023/01/27 01:54:58 | 0.60 | OK | 10756 | Remote處理 --- 起測rte，tester reboot，退片重新上貨。 | NO | NO | NO | YES | YES | NO
EQPRepairJ23007378 | T6391S5-914 | CWD1K0065-01 | OverKill | VB1ETS01 | FUE021F-T2V | MKR6P6 | 11 | TOO MANY O/S-A6119 | CPAUTO | Over Kill | O/S誤宰 | 2023/01/27 23:36:54 | 2023/01/27 23:58:04 | 0.35 | OK | 11348 | Remote 處理----機台清針 | NO | NO | NO | YES | YES | NO
EQPRepairJ23007879 | T6391S5-913 | CWD1K0109-01.004 | OverKill | VB1ETS02 | FUE021F-T2V | MKR7L5 | 22 | #22 Too many fail bin,.. | A5982 | Over Kill | Other | 2023/01/29 23:13:22 | 2023/01/29 23:34:48 | 0.36 | OK | 15171 | 1. #22測試中VP登出，登入OK。 2. 燒CODE型號無法接測，請協助將Wafer #22 Hold To TPD。 3. 請產線 & DN協助後續處置，謝謝!! | NO | NO | NO | YES | YES | NO
EQPRepairJ23007985 | T6391S5-913 | CWD1K0196-01.004 | Tester Down | VB1ETS02 | FUE021F-T2V | MKR9Y9 | 09 | AlarmCode:1418 AlarmMessage:TESTERERR:EXITPLAN | CPAUTO | Product Issue | RTE | 2023/01/30 07:56:24 | 2023/01/30 08:10:14 | 0.23 | OK | 11783 | Remote處理 --- 1.換批起測RTE 2.tester reboot退片重新上貨 | NO | NO | NO | YES | YES | NO
EQPRepairJ23008224 | T6391S5-913 | CWD1K0174-01 | Tester Down | VB1ETS02 | FUE021F-T2V | MKR8J0 | 01 | AlarmCode:1418 AlarmMessage:TESTERERR:EXITPLAN | CPAUTO | Tester | 離線(OCT/GPIB error) | 2023/01/31 04:41:03 | 2023/01/31 05:17:17 | 0.60 | OK | 17091 | remote---起測rte，重連、重load程式無效，tester shutdown請產線重新上貨 | NO | NO | NO | YES | YES | NO